## Sheet1
Unidad geotécnica | Descripción Muestra | Ensayo geotecnia | Profundidad inicial | ISPT_INC1 | ISPT_INC2 | ISPT_INC3 | ISPT_INC4 | SPT (valores centrales) | MI (valores centrales) | 20 | 5 | 2 | 0.4 | 0.08 | Tamiz Grava | Tamiz Arena | Tamiz Finos | LL | LP | IP | Clasificación USCS | MO | SU | Sulfatos (mg/kg de suelo) Media. | Grado acidez (ml/kg de suelo seco) Medio | YE | SS | % CO3CA | Descripción Muestra | Ensayo geotecnia | Profundidad inicial | Peso específico | Densidad Seca Kn/m3 | Densidad Húmeda KN/m3 | Humedad | RCS (kpa) | Tipo Ensayo con drenaje | Ángulo de Rozamiento con denaje | Cohesión KPa con drenaje | Tipo Ensayo residuales | Ángulo de Rozamiento residual | Cohesión KPa residual | Descripción Muestra | Ensayo geotecnia | Profundidad inicial | Indice de Poros | Presión de Preconsolidación (kPa) | Presión Hinchamiento | HL | Calificación | COL | Tipo Proctor | ρ KN | W | CBR | CBR 95%
| S-01 | MI | 3 | 11 | 15 | 21 | 27 |  | 36 | 100,0 | 100,0 | 100,0 | 99,8 | 97,9 | 0,0 | 2,1 | 97,9 | 53,5 | 29,6 | 23,9 | MH | [7 empty] | S-01 | MI | 3 |  | 16,38 | 20,10 | 22,89 | 180 | C-CD | 22,0 | 58,9 |  |  |  | S-01 | MI | 3
| S-01 | MI | 3 | 11 | 15 | 21 | 27 |  | 36 | [19 empty] | S-01 | MI | 3 | [8 empty] | C-VP | 21,0 | 6,9 | S-01 | MI | 3
| S-01 | SPT | 3.6 | 5 | 10 | 25 | 28 | 35 | [20 empty] | S-01 | SPT | 3.6 | [11 empty] | S-01 | SPT | 3.6
| S-01 | SPT | 6 | 10 | 19 | 21 | 25 | 40 | [20 empty] | S-01 | SPT | 6 | [11 empty] | S-01 | SPT | 6
| S-01 | MI | 9 | 13 | 20 | R |  |  | R | 100,0 | 100,0 | 100,0 | 100,0 | 99,6 | 0,0 | 0,4 | 99,6 | 53,8 | 29,5 | 24,3 | MH | [7 empty] | S-01 | MI | 9 |  | 16,87 | 20,50 | 21,71 | 245 | C-CD | 23,2 | 46,1 |  |  |  | S-01 | MI | 9
| S-01 | MI | 9 | 13 | 20 | R |  |  | R | [19 empty] | S-01 | MI | 9 | [8 empty] | C-VP | 21,8 | 6,9 | S-01 | MI | 9
| S-01 | SPT | 9.37 | 10 | 15 | 24 | 26 | 39 | [20 empty] | S-01 | SPT | 9.37 | [11 empty] | S-01 | SPT | 9.37
| S-01 | SPT | 12 | R |  |  |  | R | [20 empty] | S-01 | SPT | 12 | [11 empty] | S-01 | SPT | 12
| S-01 | MI | 15 | R |  |  |  |  | R | [19 empty] | S-01 | MI | 15 | [11 empty] | S-01 | MI | 15
| S-01 | SPT | 15.02 | R |  |  |  | R | [20 empty] | S-01 | SPT | 15.02 | [11 empty] | S-01 | SPT | 15.02
| S-01 | TP | 16.2 | [6 empty] | 100,0 | 100,0 | 100,0 | 100,0 | 99,6 | 0,0 | 0,4 | 99,6 | 47,8 | 26,9 | 20,9 | CL | [7 empty] | S-01 | TP | 16.2 |  | 17,46 | 20,20 | 15,71 | 385 | C-CD | 22,3 | 52,0 |  |  |  | S-01 | TP | 16.2
| S-01 | TP | 16.2 | [25 empty] | S-01 | TP | 16.2 | [8 empty] | C-VP | 20,3 | 8,8 | S-01 | TP | 16.2
| S-01 | SPT | 18 | R |  |  |  | R | [20 empty] | S-01 | SPT | 18 | [11 empty] | S-01 | SPT | 18
| S-01 | SPT | 21 | R |  |  |  | R | [20 empty] | S-01 | SPT | 21 | [11 empty] | S-01 | SPT | 21
| S-01 | TP | 23 | [25 empty] | S-01 | TP | 23 | [11 empty] | S-01 | TP | 23
| S-01 | SPT | 24 | R |  |  |  | R | [20 empty] | S-01 | SPT | 24 | [11 empty] | S-01 | SPT | 24
| S-01 | TP | 25.55 | [6 empty] | 100,0 | 100,0 | 100,0 | 100,0 | 99,4 | 0,0 | 0,6 | 99,4 | 63,5 | 25,9 | 37,6 | CH | [7 empty] | S-01 | TP | 25.55 |  | 16,57 | 20,30 | 22,68 | 235 | [6 empty] | S-01 | TP | 25.55
| S-01 | SPT | 27 | R |  |  |  | R | [20 empty] | S-01 | SPT | 27 | [11 empty] | S-01 | SPT | 27
| S-02 | MI | 3 | 7 | 9 | 20 | 20 |  | 29 | 100,0 | 100,0 | 100,0 | 98,7 | 95,5 | 0,0 | 4,5 | 95,5 | 64,5 | 29,7 | 34,7 | CH | 0,28 |  |  |  | 1,85 |  | 11,15 | S-02 | MI | 3 |  | 15,89 | 19,52 | 23,02 | 80 | C-CD | 21,3 | 61,8 |  |  |  | S-02 | MI | 3
| S-02 | MI | 3 | 7 | 9 | 20 | 20 |  | 29 | [19 empty] | S-02 | MI | 3 | [8 empty] | C-VP | 21,1 | 11,8 | S-02 | MI | 3
| S-02 | SPT | 3.6 | 7 | 9 | 8 | 9 | 17 | [20 empty] | S-02 | SPT | 3.6 | [11 empty] | S-02 | SPT | 3.6
| S-02 | SPT | 6 | 11 | 13 | 14 | 15 | 27 | [20 empty] | S-02 | SPT | 6 | [11 empty] | S-02 | SPT | 6
| S-02 | MI | 9 | 10 | 23 | 31 | 38 |  | 54 | 100,0 | 100,0 | 100,0 | 99,6 | 98,3 | 0,0 | 1,7 | 98,3 | 67,9 | 31,9 | 36,0 | CH | [7 empty] | S-02 | MI | 9 |  | 15,40 | 19,71 | 27,63 | 225 | C-CD | 31,7 | 58,9 |  |  |  | S-02 | MI | 9
| S-02 | MI | 9 | 10 | 23 | 31 | 38 |  | 54 | [19 empty] | S-02 | MI | 9 | [8 empty] | C-VP | 22,0 | 4,9 | S-02 | MI | 9
| S-02 | SPT | 9.6 | 8 | 13 | 16 | 17 | 29 | [20 empty] | S-02 | SPT | 9.6 | [11 empty] | S-02 | SPT | 9.6
| S-02 | SPT | 12 | 12 | 14 | 18 | 20 | 32 | [20 empty] | S-02 | SPT | 12 | [11 empty] | S-02 | SPT | 12
| S-02 | MI | 15 | R |  |  |  |  | R | [19 empty] | S-02 | MI | 15 | [11 empty] | S-02 | MI | 15
| S-02 | SPT | 15.08 | 17 | 29 | 44 | R | 73 | [20 empty] | S-02 | SPT | 15.08 | [11 empty] | S-02 | SPT | 15.08
| S-02 | TP | 15.8 | [6 empty] | 100,0 | 100,0 | 100,0 | 100,0 | 99,6 | 0,0 | 0,4 | 99,6 | 54,4 | 28,2 | 26,2 | CH | [7 empty] | S-02 | TP | 15.8 |  | 16,48 | 19,42 | 17,76 | 555 | C-CD | 20,5 | 68,7 |  |  |  | S-02 | TP | 15.8
| S-02 | TP | 15.8 | [25 empty] | S-02 | TP | 15.8 | [8 empty] | C-VP | 18,5 | 8,8 | S-02 | TP | 15.8
| S-02 | SPT | 18 | 34 | R |  |  | R | [20 empty] | S-02 | SPT | 18 | [11 empty] | S-02 | SPT | 18
| S-02 | SPT | 21 | 38 | R |  |  | R | [20 empty] | S-02 | SPT | 21 | [11 empty] | S-02 | SPT | 21
| S-02 | TP | 21.8 | [25 empty] | S-02 | TP | 21.8 | [11 empty] | S-02 | TP | 21.8
| S-02 | SPT | 24 | R |  |  |  | R | [20 empty] | S-02 | SPT | 24 | [11 empty] | S-02 | SPT | 24
| S-02 | SPT | 27 | R | [24 empty] | S-02 | SPT | 27 | [11 empty] | S-02 | SPT | 27
| S-02 | TP | 27.1 | [6 empty] | 100,0 | 100,0 | 100,0 | 99,6 | 98,9 | 0,0 | 1,1 | 98,9 | 54,7 | 27,3 | 27,4 | CH | [7 empty] | S-02 | TP | 27.1 |  | 15,98 | 19,12 | 19,39 | 240 | C-CD | 21,9 | 46,1 |  |  |  | S-02 | TP | 27.1
| S-02 | TP | 27.1 | [25 empty] | S-02 | TP | 27.1 | [8 empty] | C-VP | 20,0 | 2,9 | S-02 | TP | 27.1
| S-02 | SPT | 30 | 39 | R |  |  | R | [20 empty] | S-02 | SPT | 30 | [11 empty] | S-02 | SPT | 30
| S-03 | MI | 3 | 8 | 9 | 11 | 12 |  | 20 | 100,0 | 99,9 | 98,3 | 97,9 | 96,6 | 1,7 | 1,7 | 96,6 | 69,4 | 31,9 | 37,4 | CH | 0,28 | 1,48 |  |  | 1,80 |  | 0,45 | S-03 | MI | 3 |  | 16,08 | 19,71 | 22,83 | 235 | C-CD | 18,5 | 53,0 |  |  |  | S-03 | MI | 3
| S-03 | MI | 3 | 8 | 9 | 11 | 12 |  | 20 | [19 empty] | S-03 | MI | 3 | [8 empty] | C-VP | 16,6 | 6,9 | S-03 | MI | 3
| S-03 | SPT | 3.6 | 5 | 5 | 6 | 7 | 11 | [20 empty] | S-03 | SPT | 3.6 | [11 empty] | S-03 | SPT | 3.6
| S-03 | SPT | 6 | 4 | 6 | 8 | 8 | 14 | [20 empty] | S-03 | SPT | 6 | [11 empty] | S-03 | SPT | 6
| S-03 | MI | 9 | 17 | 24 | 37 | R |  | 61 | 100,0 | 100,0 | 99,4 | 97,7 | 96,3 | 0,6 | 3,1 | 96,3 | 52,7 | 25,9 | 26,8 | CH | [7 empty] | S-03 | MI | 9 |  | 16,38 | 20,20 | 23,08 | 460 | C-CD | 20,2 | 57,9 |  |  |  | S-03 | MI | 9
| S-03 | MI | 9 | 17 | 24 | 37 | R |  | 61 | [19 empty] | S-03 | MI | 9 | [8 empty] | C-VP | 17,3 | 8,8 | S-03 | MI | 9
| S-03 | SPT | 9.48 | 8 | 16 | 21 | 23 | 37 | [20 empty] | S-03 | SPT | 9.48 | [11 empty] | S-03 | SPT | 9.48
| S-03 | SPT | 12 | 18 | 21 | 24 | 30 | 45 | [20 empty] | S-03 | SPT | 12 | [11 empty] | S-03 | SPT | 12
| S-03 | SPT | 15 | 22 | 27 | 40 | R | 67 | [20 empty] | S-03 | SPT | 15 | [11 empty] | S-03 | SPT | 15
| S-03 | TP | 16.2 | [6 empty] | 100,0 | 100,0 | 100,0 | 100,0 | 99,4 | 0,0 | 0,6 | 99,4 | 47,3 | 24,1 | 23,3 | CL | [7 empty] | S-03 | TP | 16.2 |  | 16,08 | 19,52 | 21,22 | 80 | C-CD | 22,0 | 52,0 |  |  |  | S-03 | TP | 16.2
| S-03 | TP | 16.2 | [25 empty] | S-03 | TP | 16.2 | [8 empty] | C-VP | 21,1 | 10,8 | S-03 | TP | 16.2
| S-03 | SPT | 18 | 31 | R |  |  | R | [20 empty] | S-03 | SPT | 18 | [11 empty] | S-03 | SPT | 18
| S-03 | SPT | 21 | 28 | R |  |  | R | [20 empty] | S-03 | SPT | 21 | [11 empty] | S-03 | SPT | 21
| S-03 | TP | 21.17 | [25 empty] | S-03 | TP | 21.17 | [11 empty] | S-03 | TP | 21.17
| S-03 | SPT | 24 | R |  |  |  | R | [20 empty] | S-03 | SPT | 24 | [11 empty] | S-03 | SPT | 24
| S-03 | TP | 24.7 | [6 empty] | 100,0 | 100,0 | 100,0 | 100,0 | 99,8 | 0,0 | 0,2 | 99,8 | 39,6 | 20,4 | 19,2 | CL | [7 empty] | S-03 | TP | 24.7 |  | 17,06 | 19,42 | 14,00 | 155 | C-CD | 24,4 | 56,9 |  |  |  | S-03 | TP | 24.7
| S-03 | TP | 24.7 | [25 empty] | S-03 | TP | 24.7 | [8 empty] | C-VP | 27,5 | 9,8 | S-03 | TP | 24.7
| S-04 | MI | 3 | 14 | 19 | 26 | 38 |  | 45 | [19 empty] | S-04 | MI | 3 | [11 empty] | S-04 | MI | 3
| S-04 | MI | 3 | 14 | 19 | 26 | 38 |  | 45 | [19 empty] | S-04 | MI | 3 | [11 empty] | S-04 | MI | 3
| S-04 | SPT | 3.6 | R |  |  |  | R | [20 empty] | S-04 | SPT | 3.6 | [11 empty] | S-04 | SPT | 3.6
| S-04 | SPT | 6 | 9 | 13 | 21 | 35 | 34 | [20 empty] | S-04 | SPT | 6 | [11 empty] | S-04 | SPT | 6
| S-04 | MI | 9 | 13 | 23 | 38 | R |  | 61 | [19 empty] | S-04 | MI | 9 | [11 empty] | S-04 | MI | 9
| S-04 | SPT | 9.49 | 8 | 19 | 18 | 24 | 37 | [9 empty] | 24,6 | 18,6 | 6,0 | SC-SM | [7 empty] | S-04 | SPT | 9.49 | [11 empty] | S-04 | SPT | 9.49
| S-04 | SPT | 9.49 | 8 | 19 | 18 | 24 | 37 | [20 empty] | S-04 | SPT | 9.49 | [11 empty] | S-04 | SPT | 9.49
| S-04 | SPT | 12 | 7 | 12 | 17 | 20 | 29 | [20 empty] | S-04 | SPT | 12 | [11 empty] | S-04 | SPT | 12
| S-04 | SPT | 15 | 17 | 27 | 34 | R | 61 | [20 empty] | S-04 | SPT | 15 | [11 empty] | S-04 | SPT | 15
| S-04 | TP | 15.7 | [25 empty] | S-04 | TP | 15.7 | [11 empty] | S-04 | TP | 15.7
| S-04 | TP | 15.7 | [25 empty] | S-04 | TP | 15.7 | [11 empty] | S-04 | TP | 15.7
| S-04 | SPT | 18 | 23 | 37 | R |  | R | [20 empty] | S-04 | SPT | 18 | [11 empty] | S-04 | SPT | 18
| S-04 | SPT | 21 | R |  |  |  | R | [20 empty] | S-04 | SPT | 21 | [11 empty] | S-04 | SPT | 21
| S-04 | TP | 21.6 | [25 empty] | S-04 | TP | 21.6 | [11 empty] | S-04 | TP | 21.6
| S-04 | SPT | 24 | R |  |  |  | R | [20 empty] | S-04 | SPT | 24 | [11 empty] | S-04 | SPT | 24
| S-04 | SPT | 27 | R |  |  |  | R | [20 empty] | S-04 | SPT | 27 | [11 empty] | S-04 | SPT | 27
| S-04 | TP | 29.7 | [25 empty] | S-04 | TP | 29.7 | [11 empty] | S-04 | TP | 29.7
| S-04 | TP | 29.7 | [25 empty] | S-04 | TP | 29.7 | [11 empty] | S-04 | TP | 29.7
| S-04 | SPT | 30 | R |  |  |  | R | [20 empty] | S-04 | SPT | 30 | [11 empty] | S-04 | SPT | 30
| S-04 | SPT | 33 | R |  |  |  | R | [20 empty] | S-04 | SPT | 33 | [11 empty] | S-04 | SPT | 33
| S-04 | TP | 34.5 | [25 empty] | S-04 | TP | 34.5 | [11 empty] | S-04 | TP | 34.5
| S-05 | SPT | 3 | 8 | 10 | 9 | 12 | 19 | [20 empty] | S-05 | SPT | 3 | [11 empty] | S-05 | SPT | 3
| S-05 | TP | 5.6 | [25 empty] | S-05 | TP | 5.6 | [11 empty] | S-05 | TP | 5.6
| S-05 | MI | 6 | R |  |  |  |  | R | [19 empty] | S-05 | MI | 6 | [11 empty] | S-05 | MI | 6
| S-05 | SPT | 6.08 | 13 | R |  |  | R | [20 empty] | S-05 | SPT | 6.08 | [11 empty] | S-05 | SPT | 6.08
| S-05 | SPT | 9 | 10 | 14 | 17 | 20 | 31 | [20 empty] | S-05 | SPT | 9 | [11 empty] | S-05 | SPT | 9
| S-05 | MI | 12 | 15 | 29 | 35 | R |  | 64 | [19 empty] | S-05 | MI | 12 | [11 empty] | S-05 | MI | 12
| S-05 | MI | 12 | 15 | 29 | 35 | R |  | 64 | [19 empty] | S-05 | MI | 12 | [11 empty] | S-05 | MI | 12
| S-05 | SPT | 12.49 | 10 | 11 | 13 | 20 | 24 | [20 empty] | S-05 | SPT | 12.49 | [11 empty] | S-05 | SPT | 12.49
| S-05 | TP | 13.2 | [25 empty] | S-05 | TP | 13.2 | [11 empty] | S-05 | TP | 13.2
| S-05 | TP | 13.2 | [25 empty] | S-05 | TP | 13.2 | [11 empty] | S-05 | TP | 13.2
| S-05 | SPT | 15 | 18 | 25 | 35 | 36 | 60 | [20 empty] | S-05 | SPT | 15 | [11 empty] | S-05 | SPT | 15
| S-05 | SPT | 18 | 31 | R |  |  | R | [20 empty] | S-05 | SPT | 18 | [11 empty] | S-05 | SPT | 18
| S-05 | TP | 18.9 | [25 empty] | S-05 | TP | 18.9 | [11 empty] | S-05 | TP | 18.9
| S-05 | TP | 18.9 | [25 empty] | S-05 | TP | 18.9 | [11 empty] | S-05 | TP | 18.9
| S-05 | SPT | 21 | 45 | R |  |  | R | [20 empty] | S-05 | SPT | 21 | [11 empty] | S-05 | SPT | 21
| S-05 | TP | 21.8 | [25 empty] | S-05 | TP | 21.8 | [11 empty] | S-05 | TP | 21.8
| S-05 | TP | 21.8 | [25 empty] | S-05 | TP | 21.8 | [11 empty] | S-05 | TP | 21.8
| S-05 | SPT | 24 | R |  |  |  | R | [20 empty] | S-05 | SPT | 24 | [11 empty] | S-05 | SPT | 24
| S-05 | SPT | 27 | R |  |  |  | R | [20 empty] | S-05 | SPT | 27 | [11 empty] | S-05 | SPT | 27
| S-05 | SPT | 30 | R |  |  |  | R | [20 empty] | S-05 | SPT | 30 | [11 empty] | S-05 | SPT | 30
| S-05 | TP | 30.6 | [25 empty] | S-05 | TP | 30.6 | [11 empty] | S-05 | TP | 30.6
| S-05 | TP | 30.6 | [25 empty] | S-05 | TP | 30.6 | [11 empty] | S-05 | TP | 30.6
| S-05 | SPT | 33 | R |  |  |  | R | [20 empty] | S-05 | SPT | 33 | [11 empty] | S-05 | SPT | 33