## Sheet1
Unidad geotécnica | Descripción Muestra | Ensayo geotecnia | Profundidad inicial | ISPT_INC1 | ISPT_INC2 | ISPT_INC3 | ISPT_INC4 | SPT (valores centrales) | MI (valores centrales) | 20 | 5 | 2 | 0.4 | 0.08 | Tamiz Grava | Tamiz Arena | Tamiz Finos | LL | LP | IP | Clasificación USCS | MO | SU | Sulfatos (mg/kg de suelo) Media. | Grado acidez (ml/kg de suelo seco) Medio | YE | SS | % CO3CA | Descripción Muestra | Ensayo geotecnia | Profundidad inicial | Peso específico | Densidad Seca Kn/m3 | Densidad Húmeda KN/m3 | Humedad | RCS (kpa) | Tipo Ensayo con drenaje | Ángulo de Rozamiento con denaje | Cohesión KPa con drenaje | Tipo Ensayo sin drenaje | Ángulo de Rozamiento sin denaje | Cohesión KPa sin drenaje | Descripción Muestra | Ensayo geotecnia | Profundidad inicial | Indice de Poros | Presión de Preconsolidación (kPa) | Presión Hinchamiento | HL | Calificación | COL | Tipo Proctor | ρ KN | W | CBR | CBR 95%
UG-01 | S-01 | SPT | 3 | 4 | 3 | 4 |  | 7 | [20 empty] | S-01 | SPT | 3 | [11 empty] | S-01 | SPT | 3
UG-01 | S-01 | SPT | 6 | 4 | 5 | 5 |  | 10 |  | 100,0 | 100,0 | 100,0 | 99,8 | 13,4 | 0,0 | 86,6 | 13,4 | 0,0 | 0,0 | 0,0 | SM | [7 empty] | S-01 | SPT | 6 | [11 empty] | S-01 | SPT | 6
UG-01 | S-01 | MI | 7.5 | 5 | 7 | 9 | 12 | 16 | 16 | [19 empty] | S-01 | MI | 7.5 | [11 empty] | S-01 | MI | 7.5
UG-01 | S-01 | SPT | 9 | 6 | 8 | 13 |  | 21 | [20 empty] | S-01 | SPT | 9 | [11 empty] | S-01 | SPT | 9
UG-01 | S-01 | SPT | 12 | 15 | 17 | 12 |  | 29 |  | 100,0 | 68,9 | 59,6 | 51,2 | 34,2 | 40,4 | 25,4 | 34,2 | 0,0 | 0,0 | 0,0 | SM | [7 empty] | S-01 | SPT | 12 | [11 empty] | S-01 | SPT | 12
UG-01 | S-01 | SPT | 15 | 13 | 35 | R |  | R | [20 empty] | S-01 | SPT | 15 | [11 empty] | S-01 | SPT | 15
UG-01 | S-01 | SPT | 18 | 22 | 16 | R |  | R | [20 empty] | S-01 | SPT | 18 | [11 empty] | S-01 | SPT | 18
UG-01 | S-01 | MI | 21 | 13 | 5 | 6 | 6 | 12 | 11 | [19 empty] | S-01 | MI | 21 | [11 empty] | S-01 | MI | 21
UG-02 | S-01 | SPT | 24 | 7 | 11 | 14 |  | 25 |  | 100,0 | 99,0 | 95,1 | 70,8 | 8,0 | 4,9 | 87,1 | 8,0 | 0,0 | 0,0 | 0,0 | SP-SM | [7 empty] | S-01 | SPT | 24 | [11 empty] | S-01 | SPT | 24
UG-03 | S-01 | SPT | 27 | 5 | 7 | 10 |  | 17 |  | 100,0 | 92,7 | 87,1 | 59,8 | 34,3 | 12,9 | 52,8 | 34,3 | 0,0 | 0,0 | 0,0 | SM | [7 empty] | S-01 | SPT | 27 | [11 empty] | S-01 | SPT | 27
UG-03 | S-01 | SPT | 30 | 5 | 5 | 7 |  | 12 |  | 93,5 | 83,6 | 75,1 | 58,1 | 30,2 | 24,9 | 44,9 | 30,2 | 0,0 | 0,0 | 0,0 | SM | [7 empty] | S-01 | SPT | 30 | [11 empty] | S-01 | SPT | 30
UG-03 | S-01 | SPT | 33 | R |  |  |  | R | [20 empty] | S-01 | SPT | 33 | [11 empty] | S-01 | SPT | 33
UG-01 | S-02 | SPT | 3 | 6 | 7 | 8 |  | 15 |  | 100,0 | 97,2 | 96,0 | 93,9 | 20,4 | 4,0 | 75,6 | 20,4 | 0,0 | 0,0 | 0,0 | SM | [7 empty] | S-02 | SPT | 3 | [11 empty] | S-02 | SPT | 3
UG-01 | S-02 | SPT | 6 | R |  |  |  | R | [20 empty] | S-02 | SPT | 6 | [11 empty] | S-02 | SPT | 6
UG-01 | S-02 | SPT | 9 | 9 | 4 | 5 |  | 9 |  | 83,6 | 77,8 | 74,4 | 66,0 | 25,6 | 25,6 | 48,8 | 25,6 | 0,0 | 0,0 | 0,0 | SM | [7 empty] | S-02 | SPT | 9 | [11 empty] | S-02 | SPT | 9
UG-01 | S-02 | SPT | 12 | 5 | 5 | 4 |  | 9 | [20 empty] | S-02 | SPT | 12 | [11 empty] | S-02 | SPT | 12
UG-01 | S-02 | SPT | 15 | 7 | 5 | 10 |  | 15 |  | 96,6 | 70,7 | 60,7 | 46,7 | 32,6 | 39,3 | 28,1 | 32,6 | 0,0 | 0,0 | 0,0 | SM | [7 empty] | S-02 | SPT | 15 | [11 empty] | S-02 | SPT | 15
UG-01 | S-02 | SPT | 18 | 8 | 8 | 6 |  | 14 | [20 empty] | S-02 | SPT | 18 | [11 empty] | S-02 | SPT | 18
UG-02 | S-02 | SPT | 21 | 7 | 9 | 13 |  | 22 |  | 100,0 | 100,0 | 99,9 | 91,2 | 10,7 | 0,1 | 89,2 | 10,7 | 0,0 | 0,0 | 0,0 | SP-SM | [7 empty] | S-02 | SPT | 21 | [11 empty] | S-02 | SPT | 21
UG-02 | S-02 | MI | 24 | 7 | 11 | 15 | 29 |  | 26 | [19 empty] | S-02 | MI | 24 | [11 empty] | S-02 | MI | 24
UG-03 | S-02 | SPT | 27 | 7 | 11 | 15 |  | 26 |  | 100,0 | 98,9 | 93,7 | 78,8 | 13,7 | 6,3 | 80,0 | 13,7 | 0,0 | 0,0 | 0,0 | SM | [7 empty] | S-02 | SPT | 27 | [11 empty] | S-02 | SPT | 27
UG-03 | S-02 | SPT | 30 | 8 | 10 | 16 |  | 26 |  | 93,7 | 77,2 | 73,3 | 66,5 | 29,3 | 26,7 | 44,0 | 29,3 | 0,0 | 0,0 | 0,0 | SM | [7 empty] | S-02 | SPT | 30 | [11 empty] | S-02 | SPT | 30
UG-03 | S-02 | SPT | 33 | 7 | 11 | 17 |  | 28 | [20 empty] | S-02 | SPT | 33 | [11 empty] | S-02 | SPT | 33
UG-01 | S-03 | SPT | 2 | 6 | 12 | 5 |  | 17 | [20 empty] | S-03 | SPT | 2 | [11 empty] | S-03 | SPT | 2
UG-01 | S-03 | SPT | 4.5 | R |  |  |  | R | [20 empty] | S-03 | SPT | 4.5 | [11 empty] | S-03 | SPT | 4.5
UG-01 | S-03 | SPT | 7 | 12 | 4 | 5 |  | 9 | [20 empty] | S-03 | SPT | 7 | [11 empty] | S-03 | SPT | 7
UG-01 | S-03 | SPT | 9 | 7 | 19 | 17 |  | 36 | [20 empty] | S-03 | SPT | 9 | [11 empty] | S-03 | SPT | 9
UG-01 | S-03 | SPT | 12 | 8 | 9 | 20 |  | 29 |  | 80,6 | 54,6 | 48,9 | 34,0 | 27,7 | 51,1 | 21,2 | 27,7 | 0,0 | 0,0 | 0,0 | GM | [7 empty] | S-03 | SPT | 12 | [11 empty] | S-03 | SPT | 12
UG-01 | S-03 | SPT | 15 | 13 | 13 | 15 |  | 28 | [20 empty] | S-03 | SPT | 15 | [11 empty] | S-03 | SPT | 15
UG-01 | S-03 | SPT | 18 | 5 | 5 | 6 |  | 11 | [20 empty] | S-03 | SPT | 18 | [11 empty] | S-03 | SPT | 18
UG-01 | S-03 | SPT | 21 | R |  |  |  | R | [20 empty] | S-03 | SPT | 21 | [11 empty] | S-03 | SPT | 21
UG-03 | S-03 | SPT | 22.5 | 5 | 6 | 8 |  | 14 | [20 empty] | S-03 | SPT | 22.5 | [11 empty] | S-03 | SPT | 22.5
UG-03 | S-03 | MI | 24 | 5 | 8 | 9 | 13 |  | 17 | 100,0 | 72,3 | 56,4 | 44,7 | 30,5 | 43,6 | 25,9 | 30,5 | 0,0 | 0,0 | 0,0 | SM | [7 empty] | S-03 | MI | 24 | [11 empty] | S-03 | MI | 24
UG-03 | S-03 | SPT | 27 | 7 | 10 | 12 |  | 22 | [20 empty] | S-03 | SPT | 27 | [11 empty] | S-03 | SPT | 27
UG-02 | S-03 | SPT | 30 | 8 | 12 | 19 |  | 31 | [20 empty] | S-03 | SPT | 30 | [11 empty] | S-03 | SPT | 30
UG-03 | S-03 | SPT | 33 | 7 | 10 | 16 |  | 26 | [20 empty] | S-03 | SPT | 33 | [11 empty] | S-03 | SPT | 33
UG-01 | S-04 | SPT | 1.5 | 6 | 13 | 5 |  | 18 | [20 empty] | S-04 | SPT | 1.5 | [11 empty] | S-04 | SPT | 1.5
UG-01 | S-04 | SPT | 3.5 | 15 | 16 | R |  | R | [20 empty] | S-04 | SPT | 3.5 | [11 empty] | S-04 | SPT | 3.5
UG-01 | S-04 | SPT | 5 | 7 | 7 | 13 |  | 20 | [20 empty] | S-04 | SPT | 5 | [11 empty] | S-04 | SPT | 5
UG-01 | S-04 | SPT | 7 | 9 | 11 | 5 |  | 16 |  | 92,4 | 73,0 | 65,3 | 52,7 | 35,3 | 34,7 | 30,0 | 35,3 | 0,0 | 0,0 | 0,0 | SM | [7 empty] | S-04 | SPT | 7 | [11 empty] | S-04 | SPT | 7
UG-01 | S-04 | SPT | 9 | 20 | 10 | R |  | R | [20 empty] | S-04 | SPT | 9 | [11 empty] | S-04 | SPT | 9
UG-01 | S-04 | SPT | 12 | 17 | 6 | 7 |  | 13 | [20 empty] | S-04 | SPT | 12 | [11 empty] | S-04 | SPT | 12
UG-01 | S-04 | SPT | 15 | 11 | 11 | 12 |  | 23 |  | 100,0 | 69,9 | 62,2 | 51,0 | 34,0 | 37,8 | 28,2 | 34,0 | 0,0 | 0,0 | 0,0 | SM | [7 empty] | S-04 | SPT | 15 | [11 empty] | S-04 | SPT | 15
UG-01 | S-04 | SPT | 18 | 25 | R |  |  | R | [20 empty] | S-04 | SPT | 18 | [11 empty] | S-04 | SPT | 18
UG-01 | S-04 | SPT | 21 | 14 | 9 | 5 |  | 14 | [20 empty] | S-04 | SPT | 21 | [11 empty] | S-04 | SPT | 21
UG-02 | S-04 | SPT | 24 | 4 | 6 | 8 |  | 14 | [20 empty] | S-04 | SPT | 24 | [11 empty] | S-04 | SPT | 24
UG-02 | S-04 | SPT | 27 | 9 | 14 | 19 |  | 33 | [20 empty] | S-04 | SPT | 27 | [11 empty] | S-04 | SPT | 27
UG-02 | S-04 | SPT | 30 | 7 | 10 | 12 |  | 22 | [20 empty] | S-04 | SPT | 30 | [11 empty] | S-04 | SPT | 30
UG-03 | S-04 | MI | 33 | 5 | 8 | 12 | 20 |  | 20 | 100,0 | 100,0 | 99,9 | 97,5 | 94,9 | 0,1 | 5,0 | 94,9 | 73,6 | 28,9 | 44,7 | CH | [7 empty] | S-04 | MI | 33 | [11 empty] | S-04 | MI | 33
UG-03 | S-04 | SPT | 33.6 | 4 | 7 | 9 |  | 16 | [20 empty] | S-04 | SPT | 33.6 | [11 empty] | S-04 | SPT | 33.6
UG-01 | S-05 | SPT | 1.5 | 6 | 5 | 7 |  | 12 | [20 empty] | S-05 | SPT | 1.5 | [11 empty] | S-05 | SPT | 1.5
UG-01 | S-05 | SPT | 3.5 | 7 | 7 | 17 |  | 24 |  | 89,9 | 64,6 | 57,9 | 47,3 | 35,3 | 42,1 | 22,6 | 35,3 | 0,0 | 0,0 | 0,0 | GM | [7 empty] | S-05 | SPT | 3.5 | [11 empty] | S-05 | SPT | 3.5
UG-01 | S-05 | SPT | 5 | 5 | 10 | 14 |  | 24 | [20 empty] | S-05 | SPT | 5 | [11 empty] | S-05 | SPT | 5
UG-01 | S-05 | SPT | 7 | 13 | 22 | R |  | R | [20 empty] | S-05 | SPT | 7 | [11 empty] | S-05 | SPT | 7
UG-01 | S-05 | SPT | 9 | 23 | 12 | 24 |  | 36 | [20 empty] | S-05 | SPT | 9 | [11 empty] | S-05 | SPT | 9
UG-01 | S-05 | SPT | 12 | 4 | 21 | R |  | R | [20 empty] | S-05 | SPT | 12 | [11 empty] | S-05 | SPT | 12
UG-01 | S-05 | SPT | 13.5 | 4 | 6 | 7 |  | 13 |  | 100,0 | 98,3 | 98,3 | 97,4 | 19,2 | 1,7 | 79,1 | 19,2 | 0,0 | 0,0 | 0,0 | SM | [7 empty] | S-05 | SPT | 13.5 | [11 empty] | S-05 | SPT | 13.5
UG-01 | S-05 | SPT | 15 | R |  |  |  | R | [20 empty] | S-05 | SPT | 15 | [11 empty] | S-05 | SPT | 15
UG-01 | S-05 | SPT | 16.5 | 8 | 10 | 33 |  | 43 | [20 empty] | S-05 | SPT | 16.5 | [11 empty] | S-05 | SPT | 16.5
UG-02 | S-05 | SPT | 18 | 7 | 13 | R |  | R | [20 empty] | S-05 | SPT | 18 | [11 empty] | S-05 | SPT | 18
UG-02 | S-05 | SPT | 21 | 10 | 14 | 21 |  | 35 |  | 94,5 | 79,5 | 74,2 | 63,0 | 40,4 | 25,8 | 33,8 | 40,4 | 0,0 | 0,0 | 0,0 | SM | [7 empty] | S-05 | SPT | 21 | [11 empty] | S-05 | SPT | 21
UG-02 | S-05 | SPT | 24 | 13 | 29 | R |  | R | [20 empty] | S-05 | SPT | 24 | [11 empty] | S-05 | SPT | 24
UG-02 | S-05 | MI | 27 | 6 | 10 | 14 | 19 |  | 24 | 100,0 | 100,0 | 100,0 | 99,9 | 99,8 | 0,0 | 0,2 | 99,8 | 80,7 | 33,0 | 47,7 | CH | [7 empty] | S-05 | MI | 27 | [11 empty] | S-05 | MI | 27
UG-02 | S-05 | SPT | 27.6 | 6 | 8 | 9 |  | 17 | [20 empty] | S-05 | SPT | 27.6 | [11 empty] | S-05 | SPT | 27.6
UG-02 | S-05 | TP | 29.55 | [6 empty] | 100,0 | 99,9 | 99,9 | 98,9 | 97,9 | 0,1 | 2,0 | 97,9 | 93,9 | 30,3 | 63,6 | CH | [7 empty] | S-05 | TP | 29.55 | [11 empty] | S-05 | TP | 29.55
UG-03 | S-05 | SPT | 30 | 7 | 10 | 14 |  | 24 | [20 empty] | S-05 | SPT | 30 | [11 empty] | S-05 | SPT | 30
UG-03 | S-05 | SPT | 32 | 8 | 12 | 20 |  | 32 | [20 empty] | S-05 | SPT | 32 | [11 empty] | S-05 | SPT | 32
UG-03 | S-05 | SPT | 34.55 | 7 | 11 | 16 |  | 27 | [20 empty] | S-05 | SPT | 34.55 | [11 empty] | S-05 | SPT | 34.55
UG-01 | S-06 | SPT | 2.5 | 3 | 4 | 6 |  | 10 | [20 empty] | S-06 | SPT | 2.5 | [11 empty] | S-06 | SPT | 2.5
UG-01 | S-06 | MI | 5 | 8 | 10 | 11 | 12 |  | 21 | 100,0 | 100,0 | 100,0 | 99,4 | 12,4 | 0,0 | 87,6 | 12,4 | 0,0 | 0,0 | 0,0 | SM | [7 empty] | S-06 | MI | 5 |  | 15,89 | 19,66 | 23,75 | [7 empty] | S-06 | MI | 5
UG-01 | S-06 | SPT | 7.5 | 5 | 6 | 10 |  | 16 | [20 empty] | S-06 | SPT | 7.5 | [11 empty] | S-06 | SPT | 7.5
UG-01 | S-06 | MI | 9 | 7 | 10 | 13 | 20 |  | 23 | 100,0 | 100,0 | 100,0 | 99,9 | 8,2 | 0,0 | 91,8 | 8,2 | 0,0 | 0,0 | 0,0 | SP-SM | [7 empty] | S-06 | MI | 9 |  | 15,73 | 19,66 | 25,03 | [7 empty] | S-06 | MI | 9
UG-01 | S-06 | SPT | 12 | 6 | 9 | 12 |  | 21 | [20 empty] | S-06 | SPT | 12 | [11 empty] | S-06 | SPT | 12
UG-01 | S-06 | MI | 13.5 | 9 | 13 | 20 | 31 |  | 33 | 100,0 | 100,0 | 99,7 | 98,5 | 14,0 | 0,3 | 85,7 | 14,0 | 0,0 | 0,0 | 0,0 | SM | [7 empty] | S-06 | MI | 13.5 |  | 16,22 | 19,86 | 22,45 | [7 empty] | S-06 | MI | 13.5
UG-02 | S-06 | SPT | 15 | 6 | 9 | 10 |  | 19 |  | 100,0 | 97,7 | 90,8 | 73,2 | 19,0 | 9,2 | 71,8 | 19,0 | 0,0 | 0,0 | 0,0 | SM | [7 empty] | S-06 | SPT | 15 | [11 empty] | S-06 | SPT | 15
UG-02 | S-06 | MI | 16.5 | 5 | 7 | 8 | 11 |  | 15 | 100,0 | 100,0 | 99,9 | 99,7 | 72,5 | 0,1 | 27,4 | 72,5 | 38,2 | 17,1 | 21,1 | CL | [7 empty] | S-06 | MI | 16.5 |  | 13,99 | 17,84 | 27,55 | [7 empty] | S-06 | MI | 16.5
UG-02 | S-06 | SPT | 18 | 2 | 2 | 2 |  | 4 | [20 empty] | S-06 | SPT | 18 | [11 empty] | S-06 | SPT | 18
UG-02 | S-06 | SH | 19.5 | [6 empty] | 100,0 | 99,2 | 97,6 | 92,0 | 75,1 | 2,4 | 22,5 | 75,1 | 47,6 | 23,3 | 24,3 | CL | [7 empty] | S-06 | SH | 19.5 |  | 12,30 | 17,54 | 42,60 |  | T-CU | 25,5 | 22,6 | T-CU | 19,8 | 37,3 | S-06 | SH | 19.5
UG-02 | S-06 | SPT | 21 | 6 | 7 | 9 |  | 16 |  | 100,0 | 100,0 | 99,8 | 97,8 | 6,7 | 0,2 | 93,1 | 6,7 | 0,0 | 0,0 | 0,0 | SP-SM | [7 empty] | S-06 | SPT | 21 | [11 empty] | S-06 | SPT | 21
UG-03 | S-06 | SPT | 24 | 7 | 10 | 12 |  | 22 | [20 empty] | S-06 | SPT | 24 | [11 empty] | S-06 | SPT | 24
UG-01 | S-07 | SPT | 3 | 4 | 4 | 6 |  | 10 | [20 empty] | S-07 | SPT | 3 | [11 empty] | S-07 | SPT | 3
UG-01 | S-07 | MI | 5 | 7 | 8 | 9 | 10 |  | 17 | 100,0 | 100,0 | 100,0 | 98,8 | 14,3 | 0,0 | 85,7 | 14,3 | 0,0 | 0,0 | 0,0 | SM | [7 empty] | S-07 | MI | 5 |  | 16,07 | 19,81 | 23,22 | [7 empty] | S-07 | MI | 5
UG-01 | S-07 | SPT | 7.5 | 6 | 7 | 9 |  | 16 | [20 empty] | S-07 | SPT | 7.5 | [11 empty] | S-07 | SPT | 7.5
UG-01 | S-07 | MI | 10 | 9 | 14 | 19 | 30 |  | 33 | 100,0 | 100,0 | 99,4 | 97,4 | 27,6 | 0,6 | 71,8 | 27,6 | 0,0 | 0,0 | 0,0 | SM | [7 empty] | S-07 | MI | 10 |  | 16,98 | 20,37 | 19,94 | [7 empty] | S-07 | MI | 10
UG-01 | S-07 | SPT | 12 | 7 | 10 | 14 |  | 24 | [20 empty] | S-07 | SPT | 12 | [11 empty] | S-07 | SPT | 12
UG-02 | S-07 | MI | 13.5 | 8 | 11 | 16 | 22 | 27 | 27 | [19 empty] | S-07 | MI | 13.5 | [11 empty] | S-07 | MI | 13.5
UG-02 | S-07 | SPT | 15 | 6 | 8 | 11 |  | 19 |  | 100,0 | 95,9 | 89,4 | 73,9 | 20,8 | 10,6 | 68,6 | 20,8 | 0,0 | 0,0 | 0,0 | SM | [7 empty] | S-07 | SPT | 15 | [11 empty] | S-07 | SPT | 15
UG-02 | S-07 | MI | 16.5 | 6 | 8 | 10 | 14 | 18 | 18 | [19 empty] | S-07 | MI | 16.5 | [11 empty] | S-07 | MI | 16.5
UG-02 | S-07 | SPT | 18 | 2 | 3 | 3 |  | 6 | [20 empty] | S-07 | SPT | 18 | [11 empty] | S-07 | SPT | 18
UG-02 | S-07 | SH | 19.5 | [6 empty] | 100,0 | 100,0 | 100,0 | 100,0 | 98,0 | 0,0 | 2,0 | 98,0 | 63,7 | 30,6 | 33,1 | CH | [7 empty] | S-07 | SH | 19.5 |  | 12,78 | 16,90 | 32,21 |  | T-CU | 24,6 | 40,2 | T-CU | 18,7 | 42,2 | S-07 | SH | 19.5 | 0,700
UG-02 | S-07 | SPT | 21 | 4 | 5 | 7 |  | 12 | [20 empty] | S-07 | SPT | 21 | [11 empty] | S-07 | SPT | 21
UG-02 | S-07 | MI | 22.5 | 6 | 9 | 12 | 19 |  | 21 | 100,0 | 100,0 | 100,0 | 99,0 | 57,4 | 0,0 | 42,6 | 57,4 | 29,1 | 17,2 | 12,0 | CL | [7 empty] | S-07 | MI | 22.5 |  | 13,84 | 17,86 | 29,02 |  | T-CU | 26,9 | 26,5 | T-CU | 20,0 | 32,4 | S-07 | MI | 22.5
UG-03 | S-07 | SPT | 24.55 | 6 | 8 | 13 |  | 21 |  | 100,0 | 96,7 | 94,4 | 84,8 | 30,1 | 5,6 | 64,3 | 30,1 | 0,0 | 0,0 | 0,0 | SM | [7 empty] | S-07 | SPT | 24.55 | [11 empty] | S-07 | SPT | 24.55
UG-01 | S-08 | SPT | 2 | 4 | 5 | 7 |  | 12 | [20 empty] | S-08 | SPT | 2 | [11 empty] | S-08 | SPT | 2
UG-01 | S-08 | SPT | 4 | 5 | 5 | 6 |  | 11 | [20 empty] | S-08 | SPT | 4 | [11 empty] | S-08 | SPT | 4
UG-01 | S-08 | MI | 7 | 8 | 11 | 15 | 21 |  | 26 | 100,0 | 100,0 | 100,0 | 99,9 | 31,7 | 0,0 | 68,3 | 31,7 | 0,0 | 0,0 | 0,0 | SM | [7 empty] | S-08 | MI | 7 | [11 empty] | S-08 | MI | 7
UG-02 | S-08 | SPT | 9 | 5 | 10 | 13 |  | 23 | [20 empty] | S-08 | SPT | 9 | [11 empty] | S-08 | SPT | 9
UG-02 | S-08 | MI | 10 | 7 | 13 | 20 | 31 |  | 33 | 100,0 | 97,8 | 96,5 | 92,1 | 32,5 | 3,5 | 64,0 | 32,5 | 0,0 | 0,0 | 0,0 | SM | [7 empty] | S-08 | MI | 10 | [11 empty] | S-08 | MI | 10
UG-02 | S-08 | SPT | 12 | 6 | 8 | 11 |  | 19 | [20 empty] | S-08 | SPT | 12 | [11 empty] | S-08 | SPT | 12
UG-02 | S-08 | SPT | 15 | 9 | 12 | 15 |  | 27 | [20 empty] | S-08 | SPT | 15 | [11 empty] | S-08 | SPT | 15
UG-02 | S-08 | MI | 16.5 | 4 | 6 | 8 | 11 |  | 14 | 100,0 | 100,0 | 99,9 | 99,7 | 91,7 | 0,1 | 8,2 | 91,7 | 53,8 | 24,0 | 29,8 | CH | [7 empty] | S-08 | MI | 16.5 | [11 empty] | S-08 | MI | 16.5
UG-02 | S-08 | SPT | 18 | 6 | 9 | 11 |  | 20 | [20 empty] | S-08 | SPT | 18 | [11 empty] | S-08 | SPT | 18
UG-02 | S-08 | SH | 21 | [6 empty] | 100,0 | 100,0 | 99,9 | 99,9 | 84,4 | 0,1 | 15,5 | 84,4 | 45,7 | 19,9 | 25,8 | CL | [7 empty] | S-08 | SH | 21 |  | 11,27 | 16,57 | 46,99 | [7 empty] | S-08 | SH | 21
UG-02 | S-08 | SPT | 21.6 | 3 | 3 | 3 |  | 6 | [20 empty] | S-08 | SPT | 21.6 | [11 empty] | S-08 | SPT | 21.6
UG-03 | S-08 | SPT | 24 | 5 | 8 | 10 |  | 18 | [20 empty] | S-08 | SPT | 24 | [11 empty] | S-08 | SPT | 24
UG-01 | S-09 | SPT | 1.5 | 5 | 7 | 8 |  | 15 | [20 empty] | S-09 | SPT | 1.5 | [11 empty] | S-09 | SPT | 1.5
UG-01 | S-09 | SPT | 4.5 | 4 | 5 | 7 |  | 12 | [20 empty] | S-09 | SPT | 4.5 | [11 empty] | S-09 | SPT | 4.5
UG-01 | S-09 | MI | 6 | 8 | 14 | 25 | 40 |  | 39 | 100,0 | 100,0 | 99,7 | 97,9 | 7,5 | 0,3 | 92,2 | 7,5 | 0,0 | 0,0 | 0,0 | SP-SM | [7 empty] | S-09 | MI | 6 | [11 empty] | S-09 | MI | 6
UG-01 | S-09 | SPT | 7.5 | 6 | 10 | 16 |  | 26 | [20 empty] | S-09 | SPT | 7.5 | [11 empty] | S-09 | SPT | 7.5
UG-02 | S-09 | MI | 9 | 10 | 18 | 30 | 46 |  | 48 | 100,0 | 99,8 | 99,2 | 95,1 | 17,7 | 0,8 | 81,5 | 17,7 | 0,0 | 0,0 | 0,0 | SM | [7 empty] | S-09 | MI | 9 | [11 empty] | S-09 | MI | 9
UG-02 | S-09 | SPT | 12 | 7 | 9 | 14 |  | 23 | [20 empty] | S-09 | SPT | 12 | [11 empty] | S-09 | SPT | 12
UG-02 | S-09 | MI | 13.5 | 5 | 8 | 11 | 15 | 19 | 19 | [19 empty] | S-09 | MI | 13.5 | [11 empty] | S-09 | MI | 13.5
UG-02 | S-09 | SH | 15 | [6 empty] | 100,0 | 100,0 | 99,9 | 98,8 | 91,5 | 0,1 | 8,4 | 91,5 | 64,5 | 26,4 | 38,0 | CH | [7 empty] | S-09 | SH | 15 |  | 11,61 | 16,98 | 46,22 |  | T-CU | 23,9 | 21,6 | T-CU | 19,5 | 24,5 | S-09 | SH | 15
UG-02 | S-09 | SPT | 15.6 | 4 | 5 | 6 |  | 11 | [20 empty] | S-09 | SPT | 15.6 | [11 empty] | S-09 | SPT | 15.6
UG-02 | S-09 | MI | 18 | 7 | 12 | 15 | 23 |  | 27 | 100,0 | 100,0 | 99,3 | 96,9 | 65,6 | 0,7 | 33,7 | 65,6 | 39,5 | 21,0 | 18,6 | CL | [7 empty] | S-09 | MI | 18 | [11 empty] | S-09 | MI | 18
UG-02 | S-09 | SPT | 18.6 | 5 | 6 | 9 |  | 15 | [20 empty] | S-09 | SPT | 18.6 | [11 empty] | S-09 | SPT | 18.6
UG-02 | S-09 | MI | 21 | 8 | 14 | 19 | 26 |  | 33 | 100,0 | 100,0 | 99,5 | 98,5 | 82,5 | 0,5 | 17,0 | 82,5 | 39,3 | 21,3 | 18,1 | CL | [7 empty] | S-09 | MI | 21 | [11 empty] | S-09 | MI | 21
UG-02 | S-09 | SPT | 21.6 | 7 | 11 | 15 |  | 26 | [20 empty] | S-09 | SPT | 21.6 | [11 empty] | S-09 | SPT | 21.6
UG-03 | S-09 | SPT | 24 | 6 | 7 | 8 |  | 15 | [20 empty] | S-09 | SPT | 24 | [11 empty] | S-09 | SPT | 24
UG-01 | S-10 | SPT | 2 | 6 | 9 | 10 |  | 19 | [20 empty] | S-10 | SPT | 2 | [11 empty] | S-10 | SPT | 2
UG-01 | S-10 | SPT | 4 | 4 | 5 | 6 |  | 11 | [20 empty] | S-10 | SPT | 4 | [11 empty] | S-10 | SPT | 4
UG-01 | S-10 | MI | 6 | 8 | 13 | 18 | 28 |  | 31 | 100,0 | 100,0 | 99,3 | 95,7 | 8,7 | 0,7 | 90,6 | 8,7 | 0,0 | 0,0 | 0,0 | SP-SM | [7 empty] | S-10 | MI | 6 | [11 empty] | S-10 | MI | 6
UG-01 | S-10 | SPT | 7.5 | 5 | 8 | 13 |  | 21 | [20 empty] | S-10 | SPT | 7.5 | [11 empty] | S-10 | SPT | 7.5
UG-02 | S-10 | MI | 9 | 6 | 9 | 12 | 19 |  | 21 | [19 empty] | S-10 | MI | 9 | [11 empty] | S-10 | MI | 9
UG-02 | S-10 | SPT | 10.5 | 2 | 3 | 3 |  | 6 | [20 empty] | S-10 | SPT | 10.5 | [11 empty] | S-10 | SPT | 10.5
UG-02 | S-10 | SH | 12 | [6 empty] | 100,0 | 100,0 | 99,7 | 97,7 | 87,5 | 0,3 | 12,2 | 87,5 | 51,7 | 22,8 | 28,9 | CH | [7 empty] | S-10 | SH | 12 |  | 10,70 | 15,99 | 49,52 | [7 empty] | S-10 | SH | 12
UG-02 | S-10 | SPT | 13.5 | 1 | 2 | 2 |  | 4 | [20 empty] | S-10 | SPT | 13.5 | [11 empty] | S-10 | SPT | 13.5
UG-02 | S-10 | SH | 15 | [6 empty] | 100,0 | 99,9 | 99,5 | 94,4 | 81,1 | 0,5 | 18,4 | 81,1 | 50,1 | 22,2 | 27,9 | CH | [7 empty] | S-10 | SH | 15 | [5 empty] | T-CU | 25,0 | 18,6 | T-CU | 20,2 | 18,6 | S-10 | SH | 15
UG-02 | S-10 | SPT | 16.5 | 2 | 1 | 2 |  | 3 | [20 empty] | S-10 | SPT | 16.5 | [11 empty] | S-10 | SPT | 16.5
UG-02 | S-10 | SH | 18 | [6 empty] | 100,0 | 100,0 | 99,8 | 99,1 | 90,1 | 0,2 | 9,7 | 90,1 | 47,1 | 24,1 | 23,1 | CL | [7 empty] | S-10 | SH | 18 | [11 empty] | S-10 | SH | 18
UG-02 | S-10 | SPT | 19.5 | 2 | 3 | 4 |  | 7 | [20 empty] | S-10 | SPT | 19.5 | [11 empty] | S-10 | SPT | 19.5
UG-02 | S-10 | MI | 21 | 5 | 5 | 7 | 9 |  | 12 | 100,0 | 100,0 | 100,0 | 99,9 | 95,3 | 0,0 | 4,7 | 95,3 | 47,7 | 21,7 | 25,9 | CL | [7 empty] | S-10 | MI | 21 | [11 empty] | S-10 | MI | 21
UG-03 | S-10 | SPT | 22.5 | 4 | 6 | 7 |  | 13 | [20 empty] | S-10 | SPT | 22.5 | [11 empty] | S-10 | SPT | 22.5
UG-03 | S-10 | SPT | 25 | 7 | 10 | 15 |  | 25 | [20 empty] | S-10 | SPT | 25 | [11 empty] | S-10 | SPT | 25
UG-01 | S-11 | SPT | 3 | 4 | 4 | 4 |  | 8 |  | 100,0 | 92,1 | 86,5 | 75,8 | 21,0 | 13,5 | 65,5 | 21,0 | 0,0 | 0,0 | 0,0 | SM | [7 empty] | S-11 | SPT | 3 | [11 empty] | S-11 | SPT | 3
UG-01 | S-11 | SPT | 5 | 3 | 3 | 6 |  | 9 |  | 100,0 | 100,0 | 99,8 | 98,6 | 16,1 | 0,2 | 83,7 | 16,1 | 0,0 | 0,0 | 0,0 | SM | [7 empty] | S-11 | SPT | 5 | [11 empty] | S-11 | SPT | 5
UG-01 | S-11 | MI | 6 | 7 | 9 | 12 | 16 |  | 21 | [19 empty] | S-11 | MI | 6 | [11 empty] | S-11 | MI | 6
UG-01 | S-11 | SPT | 7.5 | 5 | 6 | 7 |  | 13 | [20 empty] | S-11 | SPT | 7.5 | [11 empty] | S-11 | SPT | 7.5
UG-01 | S-11 | MI | 9 | 8 | 12 | 20 | 27 |  | 32 | 100,0 | 100,0 | 99,5 | 94,9 | 10,9 | 0,5 | 88,6 | 10,9 | 0,0 | 0,0 | 0,0 | SP-SM | [7 empty] | S-11 | MI | 9 |  | 17,37 | 20,76 | 19,52 | [7 empty] | S-11 | MI | 9
UG-01 | S-11 | SPT | 11 | 4 | 6 | 7 |  | 13 | [20 empty] | S-11 | SPT | 11 | [11 empty] | S-11 | SPT | 11
UG-01 | S-11 | MI | 12.5 | 6 | 6 | 8 | 10 |  | 14 | [19 empty] | S-11 | MI | 12.5 | [11 empty] | S-11 | MI | 12.5
UG-02 | S-11 | SPT | 15 | 3 | 4 | 3 |  | 7 | [20 empty] | S-11 | SPT | 15 | [11 empty] | S-11 | SPT | 15
UG-02 | S-11 | MI | 16.5 | 4 | 4 | 5 | 6 |  | 9 | 100,0 | 100,0 | 99,9 | 99,7 | 55,1 | 0,1 | 44,8 | 55,1 | 29,4 | 14,6 | 14,9 | CL | [7 empty] | S-11 | MI | 16.5 |  | 15,03 | 19,27 | 28,27 | [7 empty] | S-11 | MI | 16.5
UG-02 | S-11 | SPT | 18 | 3 | 3 | 3 |  | 6 | [20 empty] | S-11 | SPT | 18 | [11 empty] | S-11 | SPT | 18
UG-02 | S-11 | SH | 19.5 | [6 empty] | 100,0 | 99,4 | 97,2 | 92,5 | 66,0 | 2,8 | 31,2 | 66,0 | 25,8 | 22,8 | 3,0 | ML | [7 empty] | S-11 | SH | 19.5 |  | 13,41 | 18,24 | 36,02 | [7 empty] | S-11 | SH | 19.5
UG-02 | S-11 | SPT | 21 | 4 | 4 | 5 |  | 9 | [20 empty] | S-11 | SPT | 21 | [11 empty] | S-11 | SPT | 21
UG-02 | S-11 | MI | 22.5 | 5 | 6 | 8 | 11 |  | 14 | 100,0 | 100,0 | 100,0 | 99,6 | 86,6 | 0,0 | 13,4 | 86,6 | 32,2 | 16,1 | 16,0 | CL | [7 empty] | S-11 | MI | 22.5 |  | 13,14 | 17,86 | 35,93 | [7 empty] | S-11 | MI | 22.5
UG-03 | S-11 | SPT | 24 | 6 | 7 | 8 |  | 15 | [20 empty] | S-11 | SPT | 24 | [11 empty] | S-11 | SPT | 24
UG-01 | S-12 | SPT | 2.5 | 7 | 9 | 11 |  | 20 | [20 empty] | S-12 | SPT | 2.5 | [11 empty] | S-12 | SPT | 2.5
UG-01 | S-12 | MI | 6 | 9 | 13 | 18 | 23 |  | 31 | 100,0 | 100,0 | 100,0 | 98,7 | 14,8 | 0,0 | 85,2 | 14,8 | 0,0 | 0,0 | 0,0 | SM | [7 empty] | S-12 | MI | 6 |  | 16,46 | 19,26 | 17,00 | [7 empty] | S-12 | MI | 6
UG-01 | S-12 | SPT | 7.5 | 6 | 7 | 9 |  | 16 | [20 empty] | S-12 | SPT | 7.5 | [11 empty] | S-12 | SPT | 7.5
UG-01 | S-12 | MI | 9.5 | 6 | 9 | 15 | 23 |  | 24 | 100,0 | 100,0 | 100,0 | 99,9 | 26,7 | 0,0 | 73,3 | 26,7 | 0,0 | 0,0 | 0,0 | SM | [7 empty] | S-12 | MI | 9.5 |  | 16,71 | 19,21 | 15,00 | [7 empty] | S-12 | MI | 9.5
UG-01 | S-12 | SPT | 12 | 7 | 10 | 14 |  | 24 | [20 empty] | S-12 | SPT | 12 | [11 empty] | S-12 | SPT | 12
UG-01 | S-12 | MI | 13.5 | 6 | 8 | 12 | 15 |  | 20 | [19 empty] | S-12 | MI | 13.5 | [11 empty] | S-12 | MI | 13.5
UG-01 | S-12 | SPT | 15 | 5 | 7 | 8 |  | 15 | [20 empty] | S-12 | SPT | 15 | [11 empty] | S-12 | SPT | 15
UG-02 | S-12 | MI | 18 | 4 | 6 | 8 | 11 |  | 14 | 100,0 | 99,7 | 99,5 | 98,3 | 57,4 | 0,5 | 42,1 | 57,4 | 28,2 | 14,6 | 13,6 | CL | [7 empty] | S-12 | MI | 18 |  | 14,54 | 19,20 | 32,04 | [7 empty] | S-12 | MI | 18
UG-02 | S-12 | SPT | 19.5 | 3 | 3 | 4 |  | 7 | [20 empty] | S-12 | SPT | 19.5 | [11 empty] | S-12 | SPT | 19.5
UG-02 | S-12 | SH | 21 | [6 empty] | 100,0 | 100,0 | 99,9 | 99,6 | 72,3 | 0,1 | 27,6 | 72,3 | 34,5 | 17,8 | 16,8 | CL | [7 empty] | S-12 | SH | 21 |  | 13,30 | 18,13 | 36,38 | [7 empty] | S-12 | SH | 21
UG-02 | S-12 | SPT | 22.5 | 7 | 11 | 17 |  | 28 |  | 100,0 | 100,0 | 99,1 | 91,3 | 41,1 | 0,9 | 58,0 | 41,1 | 25,1 | 20,3 | 4,8 | SC-SM | [7 empty] | S-12 | SPT | 22.5 | [11 empty] | S-12 | SPT | 22.5
UG-02 | S-12 | SPT | 24 | 5 | 6 | 9 |  | 15 |  | 100,0 | 92,5 | 78,8 | 62,9 | 24,2 | 21,2 | 54,6 | 24,2 | 0,0 | 0,0 | 0,0 | SM | [7 empty] | S-12 | SPT | 24 | [11 empty] | S-12 | SPT | 24